## Set Up
Kamera | SC 7000 | Werkstück | Material | Extra
Objektiv | L0905 | 1 | IN 718
Pyrometer | Fire 2 | 2 | T 26
Faser | Dicke Faser | 3 | D 180
Int.-Time 1 | 103 µs | 4 | Ti 6246
Int.-Time 2 | 297 µs | 5 | 12343
|  | 6 | Ti 64
Temp. Ofen | 800°C | 7 | WSP HM | Kaputt
Lack | ohne | 8 | WSP
|  | 9 | Zylinder | Kaputt
|  | 10 | Räumwerkzeug | oven at 700 °C

## 1
Werkstück 1
IN718
Pyrom. Temp | Bild Nr. | signal Nr. | Emisivität
657 | Bild 1 | Test 1 | 0.465
635 | Bild 2 | Test 2 | 0.463
621 | Bild 3 | Test 3 | 0.458
608 | Bild 4 | Test 4 | 0.455
594 | Bild 5 | Test 5 | 0.452
582 | Bild 6 | Test 6 | 0.45
565 | Bild 7 | Test 7 | 0.443
550 | Bild 8 | Test 8 | 0.438
538 | Bild 9 | Test 9 | 0.431
526 | Bild 10 | Test 10 | 0.427
506 | Bild 11 | Test 11 | 0.415
487 | Bild 12 | Test 12 | 0.405
470 | Bild 13 | Test 13 | 0.39
440 | Bild 14 | Test 14 | 0.358
411 | Bild 15 | Test 15 | 0.313
379 | Bild 16 | Test 16 | 0.255

## 2
Werkstück 2
X6Ti26
Pyrom. Temp | Bild Nr. | signal Nr. | Emisivität
671 | Bild 1 | Test 1 | 0.495
651 | Bild 2 | Test 2 | 0.49
628 | Bild 3 | Test 3 | 0.485
602 | Bild 4 | Test 4 | 0.481
556 | Bild 5 | Test 5 | 0.465
517 | Bild 6 | Test 6 | 0.452
480 | Bild 7 | Test 7 | 0.427
451 | Bild 8 | Test 8 | 0.405
408 | Bild 9 | Test 9 | 0.337
364 | Bild 10 | Test 10 | 0.24

## 3
Werkstück 3
D 180
Pyrom. Temp | Bild Nr. | signal Nr. | Emisivität
597 | Bild 1 | Test 1 | 0.478
556 | Bild 2 | Test 2 | 0.454
518 | Bild 3 | Test 3 | 0.428
472 | Bild 4 | Test 4 | 0.365
434 | Bild 5 | Test 5 | 0.316
391 | Bild 6 | Test 6 | 0.237

## 4
Werkstück 4
X20Cr13
Pyrom. Temp | Bild Nr. | signal Nr. | Emisivität
662 | Bild 1 | Test 1 | 0.356
614 | Bild 2 | Test 2 | 0.348
569 | Bild 3 | Test 3 | 0.331
526 | Bild 4 | Test 4 | 0.312
482 | Bild 5 | Test 5 | 0.285
447 | Bild 6 | Test 6 | 0.245
421 | Bild 7 | Test 7 | 0.209
382 | Bild 8 | Test 8 | 0.125

## 5
Werkstück 5
C45E
Pyrom. Temp | Bild Nr. | signal Nr. | Emisivität
669 | Bild 1 | Test 1 | 0.49
626 | Bild 2 | Test 2 | 0.476
577 | Bild 3 | Test 3 | 0.47
532 | Bild 4 | Test 4 | 0.452
488 | Bild 5 | Test 5 | 0.407
439 | Bild 6 | Test 6 | 0.362
389 | Bild 7 | Test 7 | 0.272
363 | Bild 8 | Test 8 | 0.21

## 6
Werkstück 6
TiAl6V4
Pyrom. Temp | Bild Nr. | signal Nr. | Emisivität
690 | Bild 1 | Test 1 | 0.474
644 | Bild 2 | Test 2 | 0.467
600 | Bild 3 | Test 3 | 0.425
556 | Bild 4 | Test 4 | 0.456
504 | Bild 5 | Test 5 | 0.432
455 | Bild 6 | Test 6 | 0.387
405 | Bild 7 | Test 7 | 0.317
368 | Bild 8 | Test 8 | 0.227

## 7
Werkstück 7
WSP HM
Pyrom. Temp | Bild Nr. | signal Nr. | Emisivität
| Bild 1 | Test 1
| Bild 2 | Test 2
| Bild 3 | Test 3
| Bild 4 | Test 4
| Bild 5 | Test 5
| Bild 6 | Test 6
| Bild 7 | Test 7
| Bild 8 | Test 8
| Bild 9 | Test 9
| Bild 10 | Test 10

## 8
Werkstück 8
WC
Pyrom. Temp | Bild Nr. | signal Nr. | Emisivität
645 | Bild 1 | Test 1 | 0.428
608 | Bild 2 | Test 2 | 0.423
576 | Bild 3 | Test 3 | 0.429
553 | Bild 4 | Test 4 | 0.41
532 | Bild 5 | Test 5 | 0.4
510 | Bild 6 | Test 6 | 0.387
493 | Bild 7 | Test 7 | 0.385
477 | Bild 8 | Test 8 | 0.375
456 | Bild 9 | Test 9 | 0.375
443 | Bild 10 | Test 10 | 0.362
427 | Bild 11 | Test 11 | 0.341
404 | Bild 12 | Test 12 | 0.307
376 | Bild 13 | Test 13 | 0.255
359 | Bild 14 | Test 14 | 0.212
342 | Bild 15 | Test 15 | 0.158

## 9
Werkstück 9
Zylinder
Pyrom. Temp | Bild Nr. | signal Nr. | Emisivität
| Bild 1 | Test 1
| Bild 2 | Test 2
| Bild 3 | Test 3
| Bild 4 | Test 4
| Bild 5 | Test 5
| Bild 6 | Test 6
| Bild 7 | Test 7
| Bild 8 | Test 8
| Bild 9 | Test 9
| Bild 10 | Test 10

## 10
Werkstück 10
HSS
Pyrom. Temp | Bild Nr. | signal Nr. | Emisivität
606 | Bild 1 | Test 1 | 0.528
571 | Bild 2 | Test 2 | 0.498
539 | Bild 3 | Test 3 | 0.47
510 | Bild 4 | Test 4 | 0.45
475 | Bild 5 | Test 5 | 0.415
445 | Bild 6 | Test 6 | 0.37
412 | Bild 7 | Test 7 | 0.319

## Grundlagen
vc
10
35
70
140